## Лист1
Характеристики пленок для компании "Арасан"
*Суммарный объем потребления: от 180 тн. в год
Производство ФРФ ТОО "Фирма "Арасан" | г.Рудный
Наименование | Ширина полотна | Толщина полотна, мкм | Прочность при растяжении продольном/поперечном | Относительное удлинение при разрыве продольное /поперечное | Усадка продольная/ поперечная | Цена склад Поставщика | Цена склад Покупателя
Термоусадочная пленка | 530 | 70/75 | 150/140 | 250/350 | ≥40/≥30
Термоусадочная пленка | 500 | 70 | 150/140 | 250/350 | ≥40/≥30
Термоусадочная пленка с перфорацией | 470 | 70 | 150/140 | 250/350 | ≥40/≥30
Термоусадочная пленка с перфорацией | 510/520 | 70 | 150/140 | 250/350 | ≥40/≥30
Стретч-пленка для полуавтоматического паллетайзера | 500 | 23 | 30/20 | 300/600
Пленка-рукав | 460 | 60
Производство ТОО "Фирма "Арасан" | г.Кустанай
Наименование | Ширина полотна | Толщина полотна, мкм | Прочность при растяжении продольном/поперечном | Относительное удлинение при разрыве продольное /поперечное | Усадка продольная/ поперечная | Цена склад Поставщика | Цена склад Покупателя
Термоусадочная пленка | 400 | 60 | 150/140 | 250/350 | ≥40/≥30
Стретч-пленка для автоматического паллетайзера | 500 | 23 | 40/25 | 400/600
Пленка-рукав | 460 | 60
Производство ТОО "Аква Арасан" | г.Кустанай
Наименование | Ширина полотна | Толщина полотна, мкм | Прочность при растяжении продольном/поперечном | Относительное удлинение при разрыве продольное /поперечное | Усадка продольная/ поперечная | Цена склад Поставщика | Цена склад Покупателя
Термоусадочная пленка | 400 | 60 | 150/140 | 250/350 | ≥40/≥30
Термоусадочная пленка | 370 | 60 | 150/140 | 250/350 | ≥40/≥30
Термоусадочная пленка | 450 | 70 | 150/140 | 250/350 | ≥40/≥30
Стретч-пленка для автоматического паллетайзера | 500 | 23 | 40/25 | 400/600